## Planilha1
Temperatura de 1215° |  |  |  | CAD + CALCULOS
Aço SAE 1070 |  |  |  | r | 7.86e-06 | kg/mm³
|  |  |  | d | 125.5 | mm
Qualidade do Forjado | F |  |  | h | 76.5 | mm
Grupo de Material | M2 |  |  | me | 7.438088 | kg
Indice de Esbeltez S | 0.6587714 | s1 |  | mf | 4.9 | kg
Tipo de Rebarba | Simétrica |  |  | Vforj | 622661.5 | mm³
Dimensão da rebarba externa |  |  |  | Calculo Temperatura
A | 14039.53 | mm² |  | TF | 1215 | °C
A | 140.3953 | cm² |  | TM | 300 | °C
s | 2.5 | mm |  | TINT | 757.5 | °C
h1 | 8 | mm |  | aINT | 1.197727e-05
R | 4 | mm |  | DT | 915 | °C
n | 20 | mm |  | FC | 1.010959 | 1.096%
b | 10 | mm
Grünning
Dimensão do blank cortado | [6 empty] | Sig0 | 39.75535 | N/mm2
D | 153.7 | mm |  |  |  |  | Ad | 18820.53 | mm2
d | 133.7 | mm |  |  |  |  | Dexterno | 154.8 | mm
b | 10 | mm |  |  |  |  | C | 10 | -
Vreb | 11286.17 | mm³ | Dbitola desenho | 102.5 |  |  | Fforj | 748.2167 | tonf
Dbitola | 102 | mm | Dbitola normalizado | 102
Vtot | 633947.7 | mm³ |  |  |  |  | Mäkelt
Vblank | 8171.282 | mm³*H |  |  |  |  | Kr | 33.85307 | kgf/mm2
H | 77.5824 | mm |  |  | ArrcelorMittal |  | Sigt | 71.35576 | kgf/mm2
H/D | 0.7606117 | < 1,5 |  |  | Sigt | 700 | Kfs | 3.535378 | kgf/mm2
[5 empty] | Sig0 | 390 | b/s | 4 | -
[7 empty] | a | 3.325 | -
[7 empty] | b* | 1.037 | -
[7 empty] | Kfd | 9.37234 | kgf/mm2
[7 empty] | Ar | 18820.53 | mm2
[7 empty] | Dexterno | 154.8 | mm
[7 empty] | Fforj | 637.1326 | tonf
Note on G7: Pegar do 3D com rebarba
Note on G8: VITORIA: CAD SEM REBARBA
Note on B20: VITORIA: Diâmetro externo da rebarba
Note on C24: VITORIA: TAMANHO "D" OU TABELADO FAZER QNDO PC TIVER BATERIA
Note on D28: VITORIA: TESTE DE FLAMBAGEM

## explicações
Explicação Tolerâncias
Tabela Usada Norma DIN EM 10243 | Dimensão Entrada (mm/graus) | Afastamento +/- | Dimensão Saída (mm/graus)
1 | 60,4 mm | (+0,8/-1,7) | 60,4 mm (+0,8/-1,7)
1 | 89,8 mm | (+1,7/-0,8) | 89,8 mm (+1,7/-0,8)
1 | 28,3 mm | (+1,5/-0,7) | 28,3 mm (+1,5/-0,7)
1 | 85,4 mm | (+1,7/-0,8) | 85,4 mm (+1,7/-0,8)
1 | 10,0 mm | (+1,5/-0,7) | 10,0 mm (+1,5/-0,7)
1 | 48,5 mm | (+1,7/-0,8) | 48,5 mm (+1,7/-0,8)
1 | 67,7 mm | (+0,8/-1,7) | 67,7 mm (+0,8/-1,7)
1 | 102,5 mm | (+1,9/-0,9) | 102,5 mm (+1,9/-0,9)
1 | 133,7 mm | (+1,9/-0,9) | 133,7 mm (+1,9/-0,9)

## Planilha3
Resistência física e resistência à tração do aço 1070:
Densidade: 7,85 g/cm³
Ponto de fusão: 1410 °C
Limite de escoamento (mínimo): 635 MPa
Resistência à tração (mínimo): 725 MPa
Alongamento (mínimo): 15%